## Feuille 1
ETS040 | m² |  | Système "MasterSeal Roof 2110 "BASF" d'étanchéité liquide de toitures, application mécanique à chaud.
Système "MasterSeal Roof 2110 "BASF" d'étanchéité liquide de toitures, de 2 à 2,5 mm d'épaisseur totale, sur surface support en béton ou en mortier, constitué de membrane élastique imperméabilisante à deux composants, MasterSeal M 800 "BASF", appliquée avec un système de projection mécanique à chaud, impression préalable avec MasterSeal P 770 "BASF", durcie superficiel par saupoudrage avec granulat de quartz naturel, MasterTop F5 "BASF"; et scellage de l'imperméabilisation avec deux couches de scellant de couleur grise RAL 7032, MasterSeal TC 259 "BASF".
Code interne |  | Désignation |  | Quantité | Unité | Prix unitaire | Prix total
mt15bas120k |  | Impression transparente, MasterSeal P 770 "BASF", à deux composants, avec technologie Xolutec, à appliquer sur surface support en béton, en mortier ou métallique avec brosse ou rouleau. |  | 0.3 | kg | 143.43 | 43.03
mt15bas130c |  | Granulat de quartz naturel, MasterTop F5 "BASF", de granulométrie comprise entre 0,4 et 1,0 mm, à utiliser comme charge minérale en combinaison avec des résines époxy ou polyuréthane. |  | 1 | kg | 9.91 | 9.91
mt15bas120o |  | Impression transparente, MasterSeal P 691 "BASF", à base de résine de polyuréthane monocomposant et dissolvants, à appliquer sur PVC, EPDM, bois, polyester ou fibrociment, sur membranes projetées type MasterSeal ou comme pont d'adhérence avec râteau en caoutchouc et rouleau à poils courts. |  | 0.1 | kg | 206.11 | 20.61
mt15bas350a |  | Membrane élastique imperméabilisante à deux composants à base de polyuréthane et polyurée, MasterSeal M 800 "BASF", perméable à la vapeur d'eau, à appliquer par système de projection mécanique à chaud. |  | 2.2 | kg | 115.84 | 254.85
mt15bas150c |  | Scellant de couleur grise RAL 7032, MasterSeal TC 259 "BASF", composé de polyuréthane aliphatique monocomposant et dissolvants, avec résistance aux rayons UV, à appliquer comme couche de finition élastique pour la protection face aux intempéries, dans le système MasterSeal Roof d'imperméabilisation visible de toitures. |  | 0.2 | kg | 205.04 | 41.01
mq06pyp010 |  | Machine à projecter des produits d'étanchéité liquide à haute temperature. |  | 0.2 | h | 20.14 | 4.03
mo032 |  | Compagnon professionnel III/CP2 poseur de produits imperméabilisants. |  | 0.277 | h | 47.69 | 13.21
mo070 |  | Ouvrier professionnel II/OP poseur de produits imperméabilisants. |  | 0.277 | h | 43.31 | 12
|  | Frais de chantier des unités d'ouvrage |  | 2 | % | 398.65 | 7.97
Coût d'entretien décennal: 40,66Dhs les 10 premières années. | [5 empty] | Montant total HT: | 406.62