## Feuille 1
FIU020 | m² |  | Isolation thermique par insufflation, depuis l'intérieur, dans les lames d'air d'un double mur en maçonnerie.
Isolation thermique dans les murs à double couche de maçonnerie, en remplissant l'intérieur de la lame d'air de 170 mm d'épaisseur moyenne, par insufflation, depuis l'intérieur, de flocons en laine minérale naturelle (LMN) sans liants, avec densité 35 kg/m³ et conductivité thermique 0,034 W/(mK).
Code interne |  | Désignation |  | Quantité | Unité | Prix unitaire | Prix total
mt16lva130a |  | Flocons en laine minérale naturelle (LMN) sans liants, non aptes comme support nutritif pour le développement de champignons ou de bactéries, densité 35 kg/m³, conductivité thermique 0,034 W/(mK), Euroclasse A1 de réaction au feu et capacité d'absorption d'eau à court terme <=1 kg/m², selon NF EN 14064-1, pour injection ou remplissage des chambres. |  | 5.95 | kg | 62.09 | 369.44
mt09moe080a |  | Mortier de ciment, couleur grise, composé de ciment, granulats sélectionnés et d'additifs, type GP CSIII W2 selon NF EN 998-1. |  | 0.6 | kg | 2.32 | 1.39
mq08mpa010 |  | Machine à insuffler pour l'isolement de lames d'air. |  | 0.117 | h | 103.37 | 12.09
mo030 |  | Compagnon professionnel III/CP2 applicateur d'isolants en vrac ou en mousse. |  | 0.617 | h | 46.88 | 28.92
mo068 |  | Ouvrier professionnel II/OP applicateur d'isolants en vrac ou en mousse. |  | 0.617 | h | 41.6 | 25.67
|  | Coûts directs complémentaires |  | 2 | % | 437.51 | 8.75
[6 empty] | Montant total HT: | 446.26