## Feuille 1
GAT020 | m² |  | Confinement d'un poteau en béton armé, avec des tissus en fibre de carbone MasterBrace "BASF".
Chaînage d'un poteau en béton armé, par le système MasterBrace "BASF", avec DIT nº 572R/16, constitué de 2 couches de tissus en fibre de carbone unidirectionnel, MasterBrace FIB 300/50 CFS "BASF", 300 g/m², de 500x100 mm et 0,165 mm d'épaisseur, résistance à la traction 4900 MPa et allongement ultime 2,1%, imprégnés sur les deux faces de MasterBrace SAT 4500 "BASF" placé sur la surface support en béton préalablement imprimée avec MasterBrace P 3500 "BASF", appliquée avec une brosse.
Code interne |  | Désignation |  | Quantité | Unité | Prix unitaire | Prix total
mt09reh420a |  | Impression à deux composants à base de résine époxy sans dissolvants, MasterBrace P 3500 "BASF", pour application à la brosse ou au rouleau sur l'élément structural à renforcer par des tissus ou des lamelles en fibre de carbone. |  | 0.2 | kg | 267.51 | 53.5
mt09reh400a |  | Tissu en fibre de carbone unidirectionnel, MasterBrace FIB 300/50 CFS "BASF", 300 g/m², de 500x100 mm et 0,165 mm d'épaisseur, résistance à la traction 4900 MPa, module d'élasticité 230.000 N/mm² et allongement ultime 2,1%, pour renfort des structures. |  | 2.2 | m² | 415.78 | 914.72
mt09reh430a |  | Résine époxy saturant sans dissolvants, MasterBrace SAT 4500 "BASF", pour application au rouleau sur des supports en béton ou en acier, dans des systèmes de renfort structural par des tissus en fibre de carbone, en fibre de verre ou en fibre d'aramide dans des poteaux travaillant en compression, des poutres soumises à un effort tranchant ou à la flexion, selon NF EN 1504-4. |  | 1.232 | kg | 237.14 | 292.16
mq08gel010k |  | Groupe électrogène insonorisé, triphasé, de 45 kVA de puissance. |  | 0.869 | h | 38.71 | 33.64
mo042 |  | Compagnon professionnel III/CP2 du béton. |  | 0.767 | h | 51.76 | 39.7
mo089 |  | Ouvrier professionnel II/OP du béton. |  | 0.767 | h | 45.95 | 35.24
|  | Frais de chantier des unités d'ouvrage |  | 2 | % | 1368.96 | 27.38
Coût d'entretien décennal: 97,74Dhs les 10 premières années. | [5 empty] | Montant total HT: | 1396.34