## Feuille 1
FIR010 | m² |  | Isolation thermique par l'intérieur dans des combles perdus.
Isolation thermique par l'intérieur dans des combles perdus, avec mousse rigide de polyuréthane projetée "in situ", densité minimale 35 kg/m³, épaisseur moyenne minimale 60 mm.
Code interne |  | Désignation |  | Quantité | Unité | Prix unitaire | Prix total
mt16poc010e |  | Mousse rigide de polyuréthane projetée "in situ", densité minimale 35 kg/m³, épaisseur moyenne minimale 60 mm, appliqué dans les toitures inclinées, selon NF EN 14315-1. |  | 1.1 | m² | 164.48 | 180.93
mq08mpa030 |  | Matériel pour projection de produits isolants. |  | 0.1 | h | 149.09 | 14.91
mo030 |  | Compagnon professionnel III/CP2 poseur d'isolants en vrac ou en mousse. |  | 0.204 | h | 57.66 | 11.76
mo068 |  | Ouvrier professionnel II/OP poseur d'isolants en vrac ou en mousse. |  | 0.204 | h | 51.29 | 10.46
|  | Frais de chantier des unités d'ouvrage |  | 2 | % | 218.06 | 4.36
Coût d'entretien décennal: 4,45Dhs les 10 premières années. | [5 empty] | Montant total HT: | 222.42