## Feuille 1
FMA020 | m² |  | Carrelage avec des pièces en pierre naturelle. Pose en couche épaisse avec des agrafes d'ancrage.
Carrelage avec des pièces en granit, provenant d'Espagne, Albero, 40x40x2 cm, finition polie. SUPPORT: parement en maçonnerie de pièces creuses, vertical, jusqu'à 3 m de hauteur. POSE: en couche épaisse de 25 mm d'épaisseur avec du mortier de ciment M-5. JOINTOIEMENT: avec du mortier de joints cémenteux amélioré, avec absorption d'eau réduite et résistance élevée à l'abrasion type CG 2 W A, couleur blanche, dans des joints de 3 mm d'épaisseur. Comprend les séparateurs en PVC, pour joints horizontaux.
Code interne |  | Désignation |  | Quantité | Unité | Prix unitaire | Prix total
mt09mor010c |  | Mortier de ciment CEM II/B-P 32,5 N type M-5, confectionné sur site avec 250 kg/m³ de ciment et une proportion en volume 1/6. |  | 0.026 | m³ | 1367.51 | 35.56
mt18bgn010jaa |  | Pièces en granit, provenant d'Espagne, Albero, 40x40x2 cm, finition polie, densité 2650 kg/m³, selon NF EN 1936, résistance à la compression 100 MPa, selon NF EN 1926, résistance à la flexion 11 MPa, selon NF EN 12372, absorption d'eau par capillarité inférieure à 5 kg/m² min½, selon NF EN 1925, coefficient d'absorption d'eau <= 0,3%, selon NF EN 13755, Euroclasse A1 de réaction au feu, charge de rupture supérieure à 2,5 kN; selon NF EN 1469. |  | 1.05 | m² | 532.92 | 559.57
mt18acc040a |  | Séparateurs en PVC, pour joints horizontaux dans les parements en pierre naturelle. |  | 8 | U | 0.23 | 1.84
mt19pes010p |  | Agrafe d'ancrage, en acier inoxydable AISI 304, de 2,4 mm de diamètre et de 70 mm de longueur, pour fixation cachée des pièces de pierre naturelle sur les parements verticaux. |  | 16 | U | 0.66 | 10.56
mt09mcp020dB |  | Mortier de joints cémenteux amélioré, avec absorption d'eau réduite et résistance élevée à l'abrasion, type CG2 W A, selon NF EN 13888, couleur blanche, pour joints de 2 à 20 mm, à base d'agglomérants spéciaux, granulats sélectionnés, additifs spéciaux, fibres, résines synthétiques et pigments, avec effet antimoisissure et effet préventif des efflorescences, hydrofugeant, à prise et durcissement rapide, spécial pour le jointoiement de tout type de pièces céramiques et pierres naturelles dans les zones de prolifération de micro-organismes. |  | 0.51 | kg | 32.21 | 16.43
mo022 |  | Compagnon professionnel III/CP2 poseur de pierre naturelle. |  | 1.386 | h | 57.66 | 79.92
mo060 |  | Ouvrier professionnel II/OP poseur de pierre naturelle. |  | 1.386 | h | 51.29 | 71.09
|  | Frais de chantier des unités d'ouvrage |  | 2 | % | 774.97 | 15.5
Coût d'entretien décennal: 181,81Dhs les 10 premières années. | [5 empty] | Montant total HT: | 790.47