## Feuille 1
BEB010 | m² | Imperméabilisation d'un bassin, avec géotextile et géomembrane.
Imperméabilisation d'un bassin d'eau potable, avec géomembrane homogène en polychlorure de vinyle plastifié (PVC-P), de 1,2 mm d'épaisseur, couleur grise, avec une densité de 1240 kg/m³ selon NF EN ISO 1183 et résistance CBR au poinçonnement de 1,8 kN selon NF EN ISO 12236, placée avec des recouvrements, sans adhérer au support, sur géotextile non tissé synthétique, thermosoudé, en polypropylène, avec une résistance à la traction longitudinale de 11,9 kN/m, une résistance à la traction transversale de 12,1 kN/m, une ouverture de cône à l'essai de perforation dynamique selon NF EN ISO 13433 inférieure à 35 mm, résistance CBR au poinçonnement 0,4 kN et une masse surfacique de 150 g/m².
Code interne |  |  | Désignation | Quantité | Unité | Prix unitaire | Prix total
mt14gso030bche |  |  | Géotextile non tissé synthétique, thermosoudé, en polypropylène, avec une résistance à la traction longitudinale de 11,9 kN/m, une résistance à la traction transversale de 12,1 kN/m, une ouverture de cône à l'essai de perforation dynamique selon NF EN ISO 13433 inférieure à 35 mm, résistance CBR au poinçonnement 0,4 kN et une masse surfacique de 150 g/m², selon NF EN 13252. | 1.1 | m² | 19.39 | 21.33
mt15dag010a |  |  | Géomembrane homogène en polychlorure de vinyle plastifié (PVC-P), de 1,2 mm d'épaisseur, couleur grise, avec une densité de 1240 kg/m³ selon NF EN ISO 1183 et résistance CBR au poinçonnement de 1,8 kN selon NF EN ISO 12236, fournie en rouleaux de 2,05 m de largeur et 150 m de longueur. | 1.1 | m² | 125.68 | 138.25
mo029 |  |  | Compagnon professionnel III/CP2 poseur de membranes d'étanchéité. | 0.194 | h | 57.66 | 11.19
mo067 |  |  | Ouvrier professionnel II/OP poseur de membranes d'étanchéité. | 0.194 | h | 51.29 | 9.95
|  |  | Frais de chantier des unités d'ouvrage | 2 | % | 180.72 | 3.61
Coût d'entretien décennal: 9,22Dhs les 10 premières années. | [5 empty] | Montant total HT: | 184.33