## Feuille 1
EEJ050 | m |  | Scellement d'un joint de dilatation avec une bande élastique imperméable.
Scellement d'un joint de dilatation avec bande élastique imperméable en élastomère thermoplastique, de 140 mm de largeur et 1,2 mm d'épaisseur, placée avec des recouvrements, fixée au support via mortier bicomposant à prestations élevées, à base de résine époxy, (rendement: 0,75 kg/m), appliqué en deux couches, la première couche avant la mise en place de la bande et la seconde couche après la mise en place de la bande, en laissant libre la zone de la bande exposée au mouvement.
Code interne |  | Désignation |  | Quantité | Unité | Prix unitaire | Prix total
mt09lid040d |  | Mortier bicomposant à prestations élevées, à base de résine époxy. |  | 0.75 | kg | 192.01 | 144.01
mt09lid050q |  | Bande élastique imperméable en élastomère thermoplastique, de 140 mm de largeur et 1,2 mm d'épaisseur, pour le scellement des joints de mouvement. |  | 1.1 | m | 91.23 | 100.35
mo032 |  | Compagnon professionnel III/CP2 poseur de produits imperméabilisants. |  | 0.22 | h | 57.66 | 12.69
mo070 |  | Ouvrier professionnel II/OP poseur de produits imperméabilisants. |  | 0.22 | h | 51.29 | 11.28
|  | Frais de chantier des unités d'ouvrage |  | 2 | % | 268.33 | 5.37
Coût d'entretien décennal: 437,92Dhs les 10 premières années. | [5 empty] | Montant total HT: | 273.7