## Feuille 1
FSM010 | m² |  | Dallage en béton pour sol industriel ou décoratif.
Dallage en béton avec ajout de fibres de 20 cm d'épaisseur, pour sol industriel ou décoratif, réalisé avec béton non armé confectionné sur le chantier BCN: CPJ-CEM II/A 32,5 - P - B 16 - 15/25 - E: 1 - NA - P 18-305, coulage avec des moyens manuels avec un contenu de fibres sans fonction structurale, fibres de verre résistant aux alcalins (AR) de 2 kg/m³, extension et vibrage manuel via règle vibrante, sans traitement de sa surface. Le prix ne comprend ni la base du dallage ni l'exécution et le scellement des joints.
Code interne |  | Désignation |  | Quantité | Unité | Prix unitaire | Prix total
mt08aaa010a |  | Eau. |  | 0.038 | m³ | 17.79 | 0.68
mt01arg000a |  | Sable criblé. |  | 0.09 | m³ | 266.78 | 24.01
mt01arg001ar |  | Gros granulats homogénéisés, de taille maximale 15/25 mm. |  | 0.169 | m³ | 284.89 | 48.15
mt08cem000a |  | Ciment gris en sacs. |  | 72.975 | kg | 1.29 | 94.14
mt08fic020b |  | Fibres de verre résistant aux alcalins (AR), avec un contenu minimum de zirconium de 17,1%, de 13 mm de longueur et 13,5 microns de diamètre, avec 100 filaments par brin liés entre eux par un adhésif, limite élastique 74000 N/mm², résistance à la traction 1620 MPa, pour prévenir les fissures par retrait dans les éléments en béton, selon NF EN 15422. |  | 0.4 | kg | 103.54 | 41.42
mq06vib020 |  | Règle vibrante de 3 m. |  | 0.088 | h | 45.66 | 4.02
mo113 |  | Ouvrier d'exécution I/OE1 construction. |  | 0.388 | h | 48.31 | 18.74
mo112 |  | Ouvrier d'exécution I/OE2 construction. |  | 0.267 | h | 49.88 | 13.32
mo020 |  | Compagnon professionnel III/CP2 construction. |  | 0.133 | h | 57.66 | 7.67
mo077 |  | Ouvrier professionnel II/OP construction. |  | 0.066 | h | 51.29 | 3.39
|  | Frais de chantier des unités d'ouvrage |  | 2 | % | 255.54 | 5.11
[6 empty] | Montant total HT: | 260.65