## Feuille 1
FIU060 | m² | Isolation thermique d'origine végétale par l'intérieur de la couche extérieure, en façade double paroi en maçonnerie apparente.
Isolation thermique d'origine végétale par l'intérieur de la couche extérieure, en façade double paroi en maçonnerie apparente, constituée de panneau léger de laine de bois, de 600x2000 mm et 15 mm d'épaisseur, résistance thermique 0,17 m²K/W, conductivité thermique 0,09 W/(mK), placé bord à bord et fixé mécaniquement.
Code interne |  | Désignation | Quantité | Unité | Prix unitaire | Prix total
mt16aaa020fc |  | Fixation mécanique pour panneaux isolants de laine de bois, placés directement sur la surface support. | 4 | U | 1.85 | 7.4
mt16vki010a |  | Panneau léger de laine de bois, de 600x2000 mm et 15 mm d'épaisseur, selon NF EN 13168, constitué de copeaux de bois agglomérés avec ciment, résistance thermique 0,17 m²K/W, conductivité thermique 0,09 W/(mK), densité 566,7 kg/m³, coefficient de résistance à la diffusion de la vapeur d'eau 0,4 et Euroclasse B-s1, d0 de réaction au feu selon NF EN 13501-1, pour isolation thermique et acoustique et protection contre les incendies, dans des bâtiments. | 1.05 | m² | 130.21 | 136.72
mo054 |  | Compagnon professionnel III/CP2 poseur d'isolants rigides ou flexibles. | 0.096 | h | 59.53 | 5.71
mo101 |  | Ouvrier professionnel II/OP poseur d'isolants rigides ou flexibles. | 0.096 | h | 51.29 | 4.92
|  | Frais de chantier des unités d'ouvrage | 2 | % | 154.75 | 3.1
Coût d'entretien décennal: 3,16Dhs les 10 premières années. |  |  |  |  | Montant total HT: | 157.85