## Feuille 1
FIU060 | m² | Isolation thermique d'origine végétale par l'intérieur de la couche extérieure, en façade double paroi en maçonnerie apparente.
Isolation thermique d'origine végétale par l'intérieur de la couche extérieure, en façade double paroi en maçonnerie apparente, constituée de panneau en aggloméré de liège expansé, de 50 mm d'épaisseur, de 1000x500 mm, couleur noire, d'entre 105 et 125 kg/m³ de densité, résistance thermique 1,25 m²K/W, conductivité thermique 0,04 W/(mK), coefficient de résistance à la diffusion de la vapeur d'eau entre 7 et 14, Euroclasse E de réaction au feu, selon NF EN 13501-1, résistance à la compression >= 100 kPa, placé bord à bord et avec des plots de mortier-colle.
Code interne |  | Désignation | Quantité | Unité | Prix unitaire | Prix total
mt16aaa040f |  | Mortier-colle pour fixation de plaques isolantes, dans les parements verticaux. | 2 | kg | 6.16 | 12.32
mt16acs010ob |  | Panneau en aggloméré de liège expansé, de 50 mm d'épaisseur, de 1000x500 mm, couleur noire, d'entre 105 et 125 kg/m³ de densité, résistance thermique 1,25 m²K/W, conductivité thermique 0,04 W/(mK), coefficient de résistance à la diffusion de la vapeur d'eau entre 7 et 14, Euroclasse E de réaction au feu, selon NF EN 13501-1, résistance à la compression >= 100 kPa; selon NF EN 13170. | 1.05 | m² | 269.28 | 282.74
mo054 |  | Compagnon professionnel III/CP2 poseur d'isolants rigides ou flexibles. | 0.12 | h | 59.53 | 7.14
mo101 |  | Ouvrier professionnel II/OP poseur d'isolants rigides ou flexibles. | 0.12 | h | 51.29 | 6.15
|  | Frais de chantier des unités d'ouvrage | 2 | % | 308.35 | 6.17
Coût d'entretien décennal: 6,29Dhs les 10 premières années. |  |  |  |  | Montant total HT: | 314.52