## Feuille 1
FIU060 | m² | Isolation thermique d'origine végétale par l'intérieur de la couche extérieure, en façade double paroi en maçonnerie apparente.
Isolation thermique d'origine végétale par l'intérieur de la couche extérieure, en façade double paroi en maçonnerie apparente, constituée de panneau en aggloméré de coton recyclé, de 60 mm d'épaisseur, de 1200x600 mm, couleur noire, de 50 kg/m³ de densité, résistance thermique 1,62 m²K/W, conductivité thermique 0,037 W/(mK), coefficient de résistance à la diffusion de la vapeur d'eau 1, Euroclasse E de réaction au feu, selon NF EN 13501-1, résistance à la compression 10,46 kPa, placé bord à bord et avec des fixations mécaniques.
Code interne |  | Désignation | Quantité | Unité | Prix unitaire | Prix total
mt16aaa020mc |  | Fixation mécanique pour panneaux isolants d'aggloméré de coton, placés directement sur la surface support. | 6 | U | 1.78 | 10.68
mt16alg010bok |  | Panneau en aggloméré de coton recyclé, de 60 mm d'épaisseur, de 1200x600 mm, couleur noire, de 50 kg/m³ de densité, résistance thermique 1,62 m²K/W, conductivité thermique 0,037 W/(mK), coefficient de résistance à la diffusion de la vapeur d'eau 1, Euroclasse E de réaction au feu, selon NF EN 13501-1, résistance à la compression 10,46 kPa. | 1.05 | m² | 106.68 | 112.01
mo054 |  | Compagnon professionnel III/CP2 poseur d'isolants rigides ou flexibles. | 0.144 | h | 59.53 | 8.57
mo101 |  | Ouvrier professionnel II/OP poseur d'isolants rigides ou flexibles. | 0.144 | h | 51.29 | 7.39
|  | Frais de chantier des unités d'ouvrage | 2 | % | 138.65 | 2.77
Coût d'entretien décennal: 2,83Dhs les 10 premières années. |  |  |  |  | Montant total HT: | 141.42