## Feuille 1
FIU100 | m² |  | Isolation thermique d'origine végétale par l'intérieur de la couche extérieure, en façade double paroi en maçonnerie à revêtir.
Isolation thermique d'origine végétale par l'intérieur de la couche extérieure, en façade double paroi en maçonnerie à revêtir, constituée de panneau en aggloméré de coton recyclé, de 40 mm d'épaisseur, de 1200x600 mm, couleur noire, de 40 kg/m³ de densité, résistance thermique 1,08 m²K/W, conductivité thermique 0,037 W/(mK), coefficient de résistance à la diffusion de la vapeur d'eau 1, Euroclasse E de réaction au feu, selon NF EN 13501-1, résistance à la compression 10,46 kPa, placé bord à bord et avec des plots de mortier-colle.
Code interne |  | Désignation |  | Quantité | Unité | Prix unitaire | Prix total
mt16aaa040f |  | Mortier-colle pour fixation de plaques isolantes, dans les parements verticaux. |  | 2 | kg | 6.16 | 12.32
mt16alg010bfl |  | Panneau en aggloméré de coton recyclé, de 40 mm d'épaisseur, de 1200x600 mm, couleur noire, de 40 kg/m³ de densité, résistance thermique 1,08 m²K/W, conductivité thermique 0,037 W/(mK), coefficient de résistance à la diffusion de la vapeur d'eau 1, Euroclasse E de réaction au feu, selon NF EN 13501-1, résistance à la compression 10,46 kPa. |  | 1.05 | m² | 70.85 | 74.39
mo054 |  | Compagnon professionnel III/CP2 poseur d'isolants rigides ou flexibles. |  | 0.12 | h | 59.53 | 7.14
mo101 |  | Ouvrier professionnel II/OP poseur d'isolants rigides ou flexibles. |  | 0.12 | h | 51.29 | 6.15
|  | Frais de chantier des unités d'ouvrage |  | 2 | % | 100 | 2
Coût d'entretien décennal: 2,04Dhs les 10 premières années. | [5 empty] | Montant total HT: | 102