## Feuille 1
FIU100 | m² | Isolation thermique d'origine végétale par l'intérieur de la couche extérieure, en façade double paroi en maçonnerie à revêtir.
Isolation thermique d'origine végétale par l'intérieur de la couche extérieure, en façade double paroi en maçonnerie à revêtir, constituée de panneau en aggloméré de coton recyclé, de 70 mm d'épaisseur, de 1200x600 mm, couleur noire, de 40 kg/m³ de densité, résistance thermique 1,89 m²K/W, conductivité thermique 0,037 W/(mK), coefficient de résistance à la diffusion de la vapeur d'eau 1, Euroclasse E de réaction au feu, selon NF EN 13501-1, résistance à la compression 10,46 kPa, placé bord à bord et avec des fixations mécaniques.
Code interne |  | Désignation | Quantité | Unité | Prix unitaire | Prix total
mt16aaa020mc |  | Fixation mécanique pour panneaux isolants d'aggloméré de coton, placés directement sur la surface support. | 6 | U | 1.78 | 10.68
mt16alg010brm |  | Panneau en aggloméré de coton recyclé, de 70 mm d'épaisseur, de 1200x600 mm, couleur noire, de 40 kg/m³ de densité, résistance thermique 1,89 m²K/W, conductivité thermique 0,037 W/(mK), coefficient de résistance à la diffusion de la vapeur d'eau 1, Euroclasse E de réaction au feu, selon NF EN 13501-1, résistance à la compression 10,46 kPa. | 1.05 | m² | 123.28 | 129.44
mo054 |  | Compagnon professionnel III/CP2 poseur d'isolants rigides ou flexibles. | 0.144 | h | 59.53 | 8.57
mo101 |  | Ouvrier professionnel II/OP poseur d'isolants rigides ou flexibles. | 0.144 | h | 51.29 | 7.39
|  | Frais de chantier des unités d'ouvrage | 2 | % | 156.08 | 3.12
Coût d'entretien décennal: 3,18Dhs les 10 premières années. |  |  |  |  | Montant total HT: | 159.2