## Feuille 1
ETC370 | m² | Toiture terrasse chaude, accessible, avec revêtement de sol fixe, type inversée, pour usage sportif. Imperméabilisation avec des membranes de polyoléfines, de type monocouche.
Toiture terrasse chaude, accessible, avec revêtement de sol fixe, type inversée, pente de 1% à 5%, pour usage sportif. FORME DE PENTES: via l'enceinte au niveau des noues, des arêtiers et des joints, avec des murets de brique creuse courante en terre cuite et couche d'argile expansée, déversée à sec et consolidée à sa surface avec du lait de ciment, en fournissant une résistance à la compression de 1 MPa et avec une conductivité thermique de 0,087 W/(mK), avec épaisseur moyenne de 10 cm; avec couche de régularisation de mortier de ciment, confectionné sur chantier, dosage 1:6 de 4 cm d'épaisseur, finition talochée; IMPERMÉABILISATION: type monocouche, adhérée, constituée d'une membrane d'étanchéité souple type EVAC, Dry80 30 "REVESTECH", composée d'une double feuille de polyoléfine thermoplastique avec acétate de vinyle éthylène, avec les deux faces revêtues de fibres de polyester non tissées, de 0,8 mm d'épaisseur et 625 g/m², fixée au support sur toute sa surface via mortier-colle amélioré, déformable et thixotropique C2 TE S1, joint avec bande de renfort Dry50 Banda 13x5 "REVESTECH" fixée avec adhésif Seal Plus "REVESTECH", et recouvrements fixés avec adhésif Seal Plus "REVESTECH"; ISOLATION THERMIQUE: panneau rigide en polystyrène extrudé, à surface lisse et usinage latéral à feuillures mi-bois, de 50 mm d'épaisseur, résistance à la compression >= 300 kPa; COUCHE SEPARATRICE SOUS COUCHE DE RENFORT: géotextile non tissé composé de fibres de polyester unies par aiguilletage, (150 g/m²); COUCHE DE RENFORT: mortier de ciment CEM II/B-P 32,5 N type M-10 de 4 cm d'épaisseur; COUCHE SÉPARATRICE SOUS PROTECTION: géotextile en polypropylène-polyéthylène, (125 g/m²); COUCHE DE PROTECTION: revêtement continu synthétique, constitué de l'application successive d'une couche de mortier époxy bicomposant, abrasion Taber à sec < 0,2 g et rendement approché de 0,80 kg/m²; deux couches de mortier bicomposant à base de résines acryliques époxy, abrasion Taber à sec < 0,2 g et rendement approché de 0,4 kg/m² par couche; et une couche de scellement avec peinture bicomposant à base de résines acryliques époxy, abrasion Taber à sec < 0,2 g, viscosité > 40 poises et rendement approché de 0,2 kg/m²; étendues à la main via des raclettes-sol en caoutchouc en couches uniformes avec une épaisseur totale approximative de 1,0 mm, placé sur base en béton BCN: CPJ-CEM II/A 32,5 - TP - B 25 - 15/25 - E: 2a - BA - P 18-305 de 10 cm d'épaisseur, armé avec un treillis soudé PAF 10 200x200 mm en acier FE E 500. Le prix ne comprend ni l'exécution et le scellement des joints ni l'exécution des arrêts aux rencontres avec les parements et les écoulements.
Code interne |  |  | Désignation | Quantité | Unité | Prix unitaire | Prix total
mt04lcc010c |  |  | Brique creuse en terre cuite (tochana), à revêtir, 29x14x9 cm, pour utilisation en maçonnerie protégée (pièce en P), densité 805 kg/m³, selon NF EN 771-1. | 3 | U | 3.99 | 11.97
mt01arl030a |  |  | Argile expansée, fournie en sacs, selon NF EN 13055-1. | 0.1 | m³ | 1530.85 | 153.09
mt09lec020b |  |  | Lait de ciment CEM II/B-P 32,5 N 1/3. | 0.01 | m³ | 1335.49 | 13.35
mt16pea020b |  |  | Panneau rigide en polystyrène expansé, selon NF EN 13163, usinage latéral droit, de 20 mm d'épaisseur, résistance thermique 0,55 m²K/W, conductivité thermique 0,036 W/(mK), pour joint de dilatation. | 0.01 | m² | 18.34 | 0.18
mt08aaa010a |  |  | Eau. | 0.016 | m³ | 17.79 | 0.28
mt01arg005a |  |  | Sable de carrière, pour mortier confectionné sur le chantier. | 0.13 | t | 190.71 | 24.79
mt08cem000a |  |  | Ciment gris en sacs. | 20 | kg | 1.29 | 25.8
mt09mcm060a |  |  | Mortier-colle amélioré, C2 TE S1, selon NF EN 12004, déformable, avec résistance au glissement et temps ouvert allongé, couleur grise, à base de ciment, granulats de granulométrie fine, résines synthétiques et additifs spéciaux, avec propriétés thixotropiques et à durcissement sans retrait. | 4 | kg | 9.84 | 39.36
mt15rev010F |  |  | Membrane d'étanchéité souple type EVAC, Dry80 30 "REVESTECH", composée d'une double feuille de polyoléfine thermoplastique avec acétate de vinyle éthylène, avec les deux faces revêtues de fibres de polyester non tissées, de 0,8 mm d'épaisseur et 625 g/m², fournie en rouleaux de 1,5 m de largeur et 30 m de longueur, selon NF EN 13956. | 1.1 | m² | 209.5 | 230.45
mt15rev170c |  |  | Adhésif à base de polyuréthane, Seal Plus "REVESTECH", couleur marron, pour le scellement des joints. | 0.05 | kg | 265 | 13.25
mt16pxa010abq |  |  | Panneau rigide en polystyrène extrudé, selon NF EN 13164, à surface lisse et usinage latéral à feuillures mi-bois, de 50 mm d'épaisseur, résistance à la compression >= 300 kPa, résistance thermique 1,5 m²K/W, conductivité thermique 0,033 W/(mK), Euroclasse E de réaction au feu selon NF EN 13501-1, avec code de désignation XPS-EN 13164-T1-CS(10/Y)300-DS(70,90)-DLT(2)5-CC(2/1,5/50)125-WL(T)0,7-WD(V)3-FTCD1. | 1.05 | m² | 134.23 | 140.94
mt14gsa020bc |  |  | Géotextile non tissé composé de fibres de polyester unies par aiguilletage, avec une résistance à la traction longitudinale de 1,88 kN/m, une résistance à la traction transversale de 1,49 kN/m, une ouverture de cône à l'essai de perforation dynamique selon NF EN ISO 13433 inférieure à 40 mm, résistance CBR au poinçonnement 0,3 kN et une masse surfacique de 150 g/m², selon NF EN 13252. | 1.05 | m² | 9.29 | 9.75
mt09mor010e |  |  | Mortier de ciment CEM II/B-P 32,5 N type M-10, confectionné sur site avec 380 kg/m³ de ciment et une proportion en volume 1/4. | 0.04 | m³ | 1581 | 63.24
mt14gsa010ce |  |  | Géotextile non tissé synthétique, thermosoudé, en polypropylène-polyéthylène, avec une résistance à la traction longitudinale de 9,5 kN/m, une résistance à la traction transversale de 10 kN/m, une ouverture de cône à l'essai de perforation dynamique selon NF EN ISO 13433 inférieure à 28 mm, résistance CBR au poinçonnement 1,56 kN et une masse surfacique de 125 g/m². | 1.05 | m² | 20.97 | 22.02
mt07ame030bfg |  |  | Treillis soudé PAF 10 200x200 mm, avec fils de fer longitudinaux de 5,5 mm de diamètre et fils de fer transversaux de 5.5 mm de diamètre, acier Fe E 500, selon NF A35-080-2. | 1.1 | m² | 65.71 | 72.28
mt10haf040bbeg |  |  | Béton prêt à l'emploi BCN: CPJ-CEM II/A 32,5 - TP - B 25 - 15/25 - E: 2a - BA - P 18-305. | 0.1 | m³ | 815.34 | 81.53
mt47adc010a |  |  | Mortier époxy bicomposant. | 0.8 | kg | 38.82 | 31.06
mt47adc020a |  |  | Mortier bicomposant à base de résines acryliques époxy. | 0.8 | kg | 127.22 | 101.78
mt27pij030a |  |  | Peinture bicomposant à base de résines acryliques époxy. | 0.2 | kg | 140.65 | 28.13
mq06hor010 |  |  | Bétonnière électrique avec une capacité de gâchage de 160 l. | 0.065 | h | 30.11 | 1.96
mo020 |  |  | Compagnon professionnel III/CP2 construction. | 0.624 | h | 57.66 | 35.98
mo113 |  |  | Ouvrier d'exécution I/OE1 construction. | 1.635 | h | 48.31 | 78.99
mo029 |  |  | Compagnon professionnel III/CP2 poseur de membranes d'étanchéité. | 0.205 | h | 57.66 | 11.82
mo067 |  |  | Ouvrier professionnel II/OP poseur de membranes d'étanchéité. | 0.205 | h | 51.29 | 10.51
mo054 |  |  | Compagnon professionnel III/CP2 poseur d'isolants rigides ou flexibles. | 0.06 | h | 59.53 | 3.57
mo101 |  |  | Ouvrier professionnel II/OP poseur d'isolants rigides ou flexibles. | 0.06 | h | 51.29 | 3.08
|  |  | Frais de chantier des unités d'ouvrage | 2 | % | 1209.16 | 24.18
Coût d'entretien décennal: 325,60Dhs les 10 premières années. | [5 empty] | Montant total HT: | 1233.34