## Feuille 1
FIF010 | m² | Isolation thermique sous plancher, avec des laines minérales.
Isolation thermique sous plancher, avec panneau semi-rigide en laine de roche TECH Slab MT 2.2 V2 "ISOVER", de 30 mm d'épaisseur, revêtu sur une de ses faces par un voile minéral noire, résistance thermique 0,7 m²K/W, conductivité thermique 0,043 W/(mK), densité 40 kg/m³, chaleur spécifique 840 J/kgK, coefficient d'absorption acoustique moyen 0,65 pour une fréquence de 500 Hz et coefficient de résistance à la diffusion de la vapeur d'eau 1,3. Mise en place: bord à bord, avec des fixations mécaniques.
Code interne |  | Désignation | Quantité | Unité | Prix unitaire | Prix total
mt16lri060pe |  | Panneau semi-rigide en laine de roche TECH Slab MT 2.2 V2 "ISOVER", selon NF EN 13162, revêtu sur une de ses faces par un voile minéral noire, de 30 mm d'épaisseur, conductivité thermique 0,043 W/(mK), densité 40 kg/m³, coefficient d'absorption acoustique moyen 0,65 pour une fréquence de 500 Hz et Euroclasse A1 de réaction au feu selon NF EN 13501-1. | 1.05 | m² | 141.63 | 148.71
mt16aaa020ec |  | Fixation mécanique pour panneaux isolants de laine de roche, placés directement sur la surface support. | 3 | U | 1.85 | 5.55
|  | Frais de chantier des unités d'ouvrage | 2 | % | 154.26 | 3.09
Coût d'entretien décennal: 3,15Dhs les 10 premières années. |  |  |  |  | Montant total HT: | 157.35