## Feuille 1
FIT100 | m² |  | Isolation thermique de tuyauteries, avec des panneaux en polystyrène extrudé, système Schlüter-KERDI-BOARD "SCHLÜTER-SYSTEMS".
Isolation thermique de tuyauteries, système Schlüter-KERDI-BOARD "SCHLÜTER-SYSTEMS", constituée de panneau imperméabilisant en polystyrène extrudé, Schlüter-KERDI-BOARD "SCHLÜTER-SYSTEMS", de 2600 mm de longueur, 625 mm de largeur et 5 mm d'épaisseur, revêtu sur ses deux faces avec une couche de renfort spécial sans ciment et un géotextile, résistance thermique 0,15 m²K/W, conductivité thermique 0,035 W/(mK). Comprend le mastic adhésif élastique monocomposant, Schlüter-KERDI-FIX "SCHLÜTER-SYSTEMS", pour le scellement des joints.
Code interne |  | Désignation |  | Quantité | Unité | Prix unitaire | Prix total
mt15res070a |  | Cartouche de mastic adhésif élastique monocomposant, Schlüter-KERDI-FIX "SCHLÜTER-SYSTEMS", à base de polymères hybrides neutres (MS), de 290 ml, couleur grise ou blanche et finition brillante. |  | 0.01 | U | 326.36 | 3.26
mt15res400a |  | Panneau imperméabilisant en polystyrène extrudé, Schlüter-KERDI-BOARD "SCHLÜTER-SYSTEMS", de 2600 mm de longueur, 625 mm de largeur et 5 mm d'épaisseur, revêtu sur ses deux faces avec une couche de renfort spécial sans ciment et un géotextile, résistance thermique 0,15 m²K/W, conductivité thermique 0,035 W/(mK). |  | 1.05 | m² | 534.77 | 561.51
mo054 |  | Compagnon professionnel III/CP2 poseur d'isolants rigides ou flexibles. |  | 0.12 | h | 59.53 | 7.14
mo101 |  | Ouvrier professionnel II/OP poseur d'isolants rigides ou flexibles. |  | 0.06 | h | 51.29 | 3.08
|  | Frais de chantier des unités d'ouvrage |  | 2 | % | 574.99 | 11.5
Coût d'entretien décennal: 11,73Dhs les 10 premières années. | [5 empty] | Montant total HT: | 586.49